## Rohr, Rohrbogen
1 | Aufgabenstellung |  |  |  | ROHR 01
2 | Geltungsbereich | EN 13480-3 / 6.1 / 6.2 : Rohr, Rohrbogen; Berechnung nach Standardverfahren
3 | Literatur ; Quelle | EN 10216-1,- 2, -3,- 5, EN 10217- 1,-2,-3 ,-5, prEN 10217-7 ; EN 10028-2,-3, EN 10222-2,-4,-5, zul. Spannung | [6 empty] | -10 | 0 | 20 | 50 | 80 | 100 | 110 | 120 | 130 | 140 | 150 | 160 | 170 | 180 | 190 | 200 | 210 | 220 | 230 | 240 | 250 | 260 | 270 | 280 | 290 | 300 | 310 | 320 | 330 | 340 | 350 | 360 | 370 | 380 | 390 | 400 | 410 | 420 | 430 | 440 | 450 | 460 | 470 | 480 | 490 | 500 | 510 | 520 | 530 | 540 | 550 | 560 | 570 | 580 | 590 | 600
4 | Die Anmerkungen, Korrekturhilfen, Verweise siehe roter Punkt sind Berechnungsbestandteil und zu beachten . Lesen : Cursor aufsetzen.
5 | Rohr / Glattrohrbogen |  | zul. zeitunabhängige Spannung, Bemessungsgleichungen
nichtaustenitisch :
austenitisch :
Anmerkung Eingabe
12 | Benennung | Einheit | Formel / Zeichen | Werte-Tabelle | Intern
13 | Maximal zul. Druck des Rohrsystems | bar | PS => p0 (Betriebsdruck)
14 | Berechnungsinnendruck | N / mm2 | pc <= PS
15 | Maximal zul. Temp des Rohrsystems | ° C | TS
16 | Berechnungstemperatur | ° C | Datenbank tc <= TS
17 | Werkstoffauswahl Rohr / Rohrbogen |  | Stahlvergleich | keine Berechnung
18 | Wst-Nr./ Stahl / Rp / Dickenbereich / N oder S |  | Datenbank
19 | Alternativ : andere Stahlsorte | - | eintragen |  | #N/A | F19 | Wverweis für Temp
20 | Zugehörende zulässige Spannung | N / mm2 | fzul |  | #N/A | F21 | Prüfung : Stahl aus DB / manuel
21
22 | Rohrleitungsdaten |  |  |  |  | H22 | Anzeige : EN Rohr Do <=
23 | Außendurchmesser | mm | D0 |  |  | H23 | EN 10216-1, nahtl. Rohr Do<=711
24 | Korrosions- / Erosionszuschlag | mm | C0 => 0 |  |  | H24 | EN 10216-2, nahtl. Rohr Do<=711
25 | Zuschlag infolge Fertigung | mm | C2 => 0 |  |  | H25 | EN 10216-3, nahtl. Rohr Do<=711
26 | Zusatz - Sicherheitswert Pkt. 5.2.5.2 | - | S = 1 oder S => 1,2 |  |  | H26 | prEN 10216-5 / EN ISO 1127 nahtl.R. Do<=610
27 | Schweißnahtfaktor | - | 0,7 <= z <= 1 |  |  | H27 | EN 10217-1, geschw. Rohr <=2540
28 | Richtgröße Bestellwanddicke Rohr : eord ~ e + C0 + C2 ; ohne C1 |  |  |  |  | H28 | EN 10217-2, geschw. Rohr Do <= 508
29 | Gewählt : Bestellwanddicke | mm | eord,s ( Lieferprogramm ) |  |  | H29 | EN 10217-3, geschw. Rohr <=2540
30 | Rohrberechnung nach Pkt. 6.1 |  |  |  |  | H30 | EN 10217- 5; geschw. Rohr <=2540
31 | Zulässige Auslegungsspannung | N / mm2 | fs |  |  | H31 | prEN 10217-7/ EN ISO 1127, gesch. R. Do <= 1016
32 | Parameter : 6.1-1 oder 6.1-3 | mm / mm | D0 / Di und T / D0
33 | Erforderl. Mindestdicke ohne C0,1,2 | mm | e ( 6.1-1 / 6.1-3 ) |  | 0
| Zeile C1 : in Spalte C : 10216-1, -2, -3, | 0 | in Spalte E : 10216-5 | 0
| Zeile C1 : 10217-1,-2, ( -3, -5,-6 ), - 7 | 0 | 0 | 0 | 0
36 | Berechnung der Minustoleranz nach EN 10216 / EN 10217
37 | Erforderliche minimale Rohrdicke | mm | er = e + C0,1,2 ( 4.3-4 )
38 | Berechnete Minustoleranz | mm | C1 = er - e - C0,2
39 | Bestätigung oder andere Minustoleranz |  | C1 => 0 |  |  | F39 | Wert muß = 0 oder > 0 sein
40 | Maßgebender Zuschlagswert C1 | mm | C1
41 | Erforderl. Bestellwanddicke | mm | eord,s => er
42 | Prüfung : Bestellwanddicke Zeile 29 | mm | eord,s
43 | Verfügb. Dicke Festigkeitsnachweis | mm | ea = eord,s - C0,1,2
44 | Max.zulässiger Berechnungsdruck | N / mm2 | pc,max ; p0,max
45 | Max.zuläss. Prüfdruck bei Raumtemp | N / mm2 | ptest ( 5.2.1-2 )
46 | Rohrbogen / Standardverfahren Pkt. 6.2.3.1 |  |  | Keine Berechnung |  |  | Keine Berechnung
47 | Zuschlagstoler. Fertigung / Biegung | mm | C2,Bogen => 0 |  |  |  | Berechnung Glattrohrbogen
48 | Radius Rohrbogen, Tabelle 6.2.3-1 | mm | Datenbank
49 | [6 empty] | Biegeradius 10 Do | 0
50 | Erforderliche Mindestrohrdicke | mm | e = f ( 6.1-1 / 6.1-3 ) |  |  |  | Biegeradius 8 Do | 0
51 | Radius Rohrbogen | mm | R |  |  |  | Biegeradius 6 Do | 0
52 | Berech. Wandicke Bogeninnenseite | mm | eint |  |  |  | Biegeradius 5 Do | 0
53 | Mindestwert der Innenwanddicke | mm | ei = eint + C0,1,2,Bogen |  |  |  | Biegeradius 4 Do | 0
54 | Berech. Wandicke Bogenaußenseite | mm | eext |  |  |  | Biegeradius 3 Do | 0
55 | Mindestwert der Außenwanddicke | mm | ex = eext + C0,1,2,Bogen |  |  |  | Biegeradius 2,5 Do | 0
56 | Erforderl. Innenbogenwanddicke | mm | eord,i => ei |  |  |  | Biegeradius 2 Do | 0
57 | Erforderl. Außenbogenwanddicke | mm | eord,x => ex |  |  |  | Biegeradius 1,5 Do | 0
58 | Bestellwanddicke des Bogens | mm | eord,b =>Max (eo,i ; eo,x)
59 | Bemerkungen
60 | 2026-07-29 |  | Bearbeiter
Copyright Vogel Buchverlag
Rohrstahl : unlegiert, Daten : Raumtemp
1.0108 / P195TR2 / Rp0,2 / 0<T<=16 / N
Rohrstahl : unleg. / legiert, warmfest : T > 50°
1.7779 / 20CrMoV13-5-5 / Rp0,2 / 0<T<=60 / N
Rohrstahl : legiert, Feinkorn, Daten : T > 50°
1.0565 / P355NH / Rzul / 20<T<=40 / SAW
Rohrstahl : austenitisch, Daten : T > 50°
1.4988 / X8CrNiMoVNb16.. / Rp1,0 / 0<T<=60 / N
Note on D11: 1. Gelbe Zellen sind Eingabezellen und nicht geschützt. ( Ausnahme nur siehe 2. ) Es wird empfohlen, vor jeder neuen Berechnung die noch vorhandenen Daten in Eingabezellen zu löschen. Die Dateneingabe ist systematisch von oben nach unten vornehmen . 2. Geschützte gelbe Zellen sind - Eingabezellen für Daten über eine Drop-Down-Liste ( z.B. Datenbank ), die Eingabe erfolgt durch Auswahl und Anklicken der Pfeilspitze. - und Zellen mit blauer Schrift . Sie beinhalten Richtgrößen oder intern berechnete und verwendete Parameterwerte.
Note on D16: Klicken Sie die Eingabezelle. Mit dem Pfeil können Sie die jeweilige Berechnungstemperatur oder eine Leerzelle auswählen.
Note on D17: Zulässiger Stahlvergleich nach FDBR-AH, 13480-2-A Nahtlose Rohre : 1.0345 / P235 GH entspricht 1.0305 / St 35.8 1.0425 / P265 GH entspricht 1.0405 / St 45.8 Geschweißte Rohre : 1.0345 / P235 GH entspricht 1.0315 / St 37.8 1.0425 / P265 GH entspricht 1.0498 / St 42.8 Nachfolgende wurden noch nicht in der DB aufgenommen : Jedoch empfohlen in FDBR-AH, 13480-3-4.3-1 / 13480-3-4.3-2 1.0245 / P235 TR1 entspricht St 37.0 1.0255 / P235 TR2 entspricht St 37.4 Zulässige Warmfestigkeit Rp0,2 bei S = 1,8 , T <= 16 mm 20° 50° 100° 150° 200° 250° 300° 235 235 212 198 185 165 140 N / mm²
Note on D18: Wenn kein Stahl der Datenbank zur Berechnung ausgewählt wird, dann bleibt die Eingabezelle leer. d.h. in der Drop-Down-Liste ist eine Leerzeile anzuklicken, diese wird als Leereingabe eingefügt.
Note on D20: Bei manueller Eingabe von fzul : die zulässige Spannung ist mindestens mit S = 1,5 abzusichern.
Note on D21: Wenn keine Daten : zulässige Temperatur prüfen.
Note on D25: Zuschlag für mögliche Wanddickenabnahme bei der Fertigung, z.B. Eindellen, Eindrehungen, Gewindeschneiden, Biegungen
Note on D26: Stähle ohne besondere Qualitätsüberwachung mit Prüfbericht 2.2 nach EN 10204 oder niedriger, sind mit einem Zusatz -Sicherheitswert abzusichern. Gem. Pkt. 5.2.5.1 - 5.2.5.2 S => 1,2 sonst S = 1
Note on D27: Schweißnahtfaktor für Schweißnähte die nicht in Umfangsrichtung liegen. - bei zerstörungsfreien oder zerstörenden Nachweis ohne Fehlerfeststellung z = 1 - zerstörungsfreie Stichprobe z = 0,85 - Sichtprüfung z = 0,7
Note on D32: T ist die Rohrwanddicke gem. Liefernorm
Note on D36: Die Toleranz wird nach Außendurchmesser und Wanddicke T gem. EN - Norm berechnet, maßgebende Tabellen : EN 10216-1 : Tab. 6 EN 10216-2 : Tab. 7, andere Tab. nicht berücksichtigt EN 10216-3 : Tab. 9, andere Tab. nicht berücksichtigt prEN 10216-5 : Tab. 9 warmgefertigte Rohre EN 10217-1 : Tab. 6 ; EN 10217-2 : Tab. 7 ; EN 10217-3 : Tab. 10 ;prEN 10217-5 : Tab 10 ; Die nach anderen Parametern bestimmbaren Toleranzen, z.B. nach Innendurchmesser, werden nicht berücksichtigt . Es wird darauf hingewiesen, daß die hier berechnete und festgelegte Toleranz ggf. zu vereinbaren ist.
Note on D38: Wenn bei einem Rohr die berechnete Minustoleranz C1 = 0 angezeigt wird, dann ist zu prüfen, ob die gewählte Bestell - Wanddicke im Lieferprogramm oder in der Maßnorm steht und damit zulässig ist. Es wird jedoch ein C1 Wert berechnet, wenn die Randbedingungen der Norm dies zulassen obwohl die Dicke nicht (noch nicht) in der Massnorm steht.
Note on D39: Den berechneten C1 - Wert oder einen anderen festgelegten oder vereinbarten Wert eintragen.
Note on D42: Wenn nicht erfüllt C1 Wert eintragen oder die Bestellwanddicke erhöhen.
Note on D45: Prüfbedingung EN 13480-3: Pkt. 5.2.1.2 : Der Konstrukteur muss sicherstellen, dass der Wert der zulässigen Spannung ftest unter den Bedingungen der Druckprüfung 95 % REH bei der festgelegten Prüftemp nicht überschreitet. Der Prüfdruck wird nur berechnet für Stähle der Datenbank
Note on D47: Zuschlag für mögliche Wanddickenabnahme bei der Rohrbogenfertigung .
Note on D49: Voraussetzung : Die Unrundheit der Rohrbögen liegt innerhalb der Toleranz von EN 13480-4
Note on D51: Nach Tabelle 6.2.3-1 der berechnete Radius von Rohrbiegung und Rohrbogen

## DB
Festigkeitskennwerte von Rohren, Blechen, Schmiedestücke . Austenit A > 35 %
Stähle nach EN Norm , bzw. pr EN; Endstand 2002 |  |  |  | Temperatur / Festigkeitskennwerte
|  |  |  | -10 | 0 | 20 | 50 | 80 | 100 | 110 | 120 | 130 | 140 | 150 | 160 | 170 | 180 | 190 | 200 | 210 | 220 | 230 | 240 | 250 | 260 | 270 | 280 | 290 | 300 | 310 | 320 | 330 | 340 | 350 | 360 | 370 | 380 | 390 | 400 | 410 | 420 | 430 | 440 | 450 | 460 | 470 | 480 | 490 | 500 | 510 | 520 | 530 | 540 | 550 | 560 | 570 | 580 | 590 | 600
1 | 2 | 3 | 4 | 5 | 6 | 7 | 8 | 9 | 10 | 11 | 12 | 13 | 14 | 15 | 16 | 17 | 18 | 19 | 20 | 21 | 22 | 23 | 24 | 25 | 26 | 27 | 28 | 29 | 30 | 31 | 32 | 33 | 34 | 35 | 36 | 37 | 38 | 39 | 40 | 41 | 42 | 43 | 44 | 45 | 46 | 47 | 48 | 49 | 50 | 51 | 52 | 53 | 54 | 55 | 56 | 57 | 58 | 59 | 60
Rohrstahl : unlegiert, Daten : Raumtemp
1.0108 / P195TR2 / Rp0,2 / 0<T<=16 / N | A | 1.1 | EN 10216-1, nahtl. Rohr Do<=711 | 195 | 195 | 195 | 195 | 0 | 0 | 0 | 0 | 0 | 0 | 0 | 0 | 0 | 0 | 0 | 0 | 0 | 0 | 0 | 0 | 0 | 0 | 0 | 0 | 0 | 0 | 0 | 0 | 0 | 0 | 0 | 0 | 0 | 0 | 0 | 0 | 0 | 0 | 0 | 0 | 0 | 0 | 0 | 0 | 0 | 0 | 0 | 0 | 0 | 0 | 0 | 0 | 0 | 0 | 0 | 0
Rohrstahl : unleg. / legiert, warmfest : T > 50°
1.7779 / 20CrMoV13-5-5 / Rp0,2 / 0<T<=60 / N | A | 6.3 | EN 10216-2, nahtl. Rohr Do<=711 | 590 | 590 | 590 | 590 | 587 | 585 | 583 | 581 | 579 | 577 | 575 | 574 | 573 | 572 | 571 | 570 | 568 | 566 | 564 | 562 | 560 | 558 | 556 | 554 | 552 | 550 | 542 | 534 | 526 | 518 | 510 | 502 | 494 | 485 | 478 | 470 | 460 | 450 | 440 | 430 | 420 | 410 | 400 | 390 | 380 | 370 | 0 | 0 | 0 | 0 | 0 | 0 | 0 | 0 | 0 | 0
Rohrstahl : legiert, Feinkorn, Daten : T > 50°
1.0565 / P355NH / Rzul / 20<T<=40 / SAW | G | 1.2 | EN 10217- 3, geschw. Rohr Do <=2540 | 345 | 345 | 345 | 345 | 303 | 262 | 261 | 260 | 258 | 257 | 256 | 253 | 250 | 248 | 245 | 243 | 241 | 239 | 238 | 236 | 235 | 231 | 228 | 224 | 220 | 216 | 212 | 208 | 204 | 200 | 196 | 191 | 185 | 179 | 173 | 167 | 0 | 0 | 0 | 0 | 0 | 0 | 0 | 0 | 0 | 0 | 0 | 0 | 0 | 0 | 0 | 0 | 0 | 0 | 0 | 0
Rohrstahl : austenitisch, Daten : T > 50°
1.4988 / X8CrNiMoVNb16.. / Rp1,0 / 0<T<=60 / N | D | 8.1 | prEN 10216-5 / EN ISO 1127 nahtl.R. Do<=610 | 295 | 295 | 295 | 295 | 270 | 245 | 241 | 237 | 233 | 229 | 226 | 224 | 222 | 220 | 218 | 216 | 214 | 212 | 210 | 208 | 206 | 205 | 204 | 203 | 202 | 201 | 200 | 199 | 198 | 197 | 196 | 195 | 194 | 193 | 192 | 191 | 190 | 189 | 188 | 187 | 186 | 185 | 184 | 183 | 182 | 181 | 180 | 179 | 178 | 177 | 177 | 0 | 0 | 0 | 0 | 0