## Statik
1 | Aufgabenstellung
2 | Geltungsbereich |  | Richtlinie DVS 2205-2:2003, DIN 18800 Teil4, DIN 1055-4
3 | Weitere Literatur; Quellen |  | Kennwerte DIN EN 1778, DVS 2205-1 | [8 empty] | erfüllt
4 | Die mathem.Symbole, Anmerkungen, Verweise "siehe roter Punkt" sind Berechnungsbestandteil und zu beachten. Zum Lesen: Cursor aufsetzen | [10 empty] | nicht erfüllt
| Kwert | 0 | A2 | 1.2 | S | 2 |  | zul.σ | 0 | T | 0
5 |  | Behälterausführung |  |  | Mit Kegeldach, Neigung 15° ≤ ß ≤ 75°, Zylinderdicke konst. | [6 empty] | T nicht zul.
6 | Die Bilder legen nicht die Konstruktion fest, sie dienen zur Angabe der für die Berechnung notwendigen Maße.
7 |  |  | Werkstoff der Hauptbauteile |  |  | Datenbank | [5 empty] | Ohne Dach mit Randversteifung
8 |  |  | Standzeit des Behälters |  |  | Datei | [5 empty] | Wanddicke const.
9 |  |  | Mittlere Medientemperatur |  |  | -10 ≤ T | [5 empty] | Wanddicke 2- stufig
10 | DVS max. Hauptmaße : d ≤ 4.000 und h / d ≤ 6 | [5 empty] | nicht erfüllt |  |  |  |  | Wanddicke 3- stufig
11
12 | [5 empty] | Benennung |  | Symbol | mm | Bemerkung |  | 1 Jahr
13 | [5 empty] | Zylinderhöhe |  | hZ | 6000 |  |  | 5 Jahre
14 | [5 empty] | Dachneigung |  | ß≥15° | 25 | Höhe hD ≈ | 0 | 10 Jahre
15 | [5 empty] | Max.Füllhöhe |  | hF≤hZ |  | Hauptmaße nach DVS |  | 25 Jahre
16 | [5 empty] | Innen Ø |  | d |  | vom Benutzer geprüft
17 | [5 empty] | Boden Ø |  | DB
18 | [5 empty] | Zyl. Wanddicke |  | SZ |  | DB ≥ d+2·SZ+20+2·a
19 | [5 empty] | Dachdicke |  | SD |  | alle S ≥ 4 mm
20 | [5 empty] | Bodendicke |  | SB
21 | [5 empty] | Behälterhöhe |  | h
22
23 | Gemäß DVS 2205-2 sind hydrostatische Belastungen und kurzzeitige sowie langzeitig wirkende Drücke zu berücksichtigen.
24 | Als Kurzzeit- Mindestwerte sind festgelegt : |  |  |  | Überdruck = 0,0005 N / mm2 (0,005 bar)
25 |  |  |  |  | Unterdruck = 0,0003 N / mm2 (0,003 bar)
26 | Nach der Druckgeräte-Richtlinie sind Berechnungen für wirksame Überdrücke von > 0,5 bar nicht zulässig.
27 | Benennung |  |  | Einheit | Formel |  | Werte |  |  |  | bar
28 | Langzeitiger Betriebs-Überdruck |  |  | N / mm2 | 0 ≤ pü ≤ 0,0495 | [6 empty] | Mediengruppe 1
29 | Langzeitiger Betriebs-Unterdruck |  |  | N / mm2 | pu ≥ 0 | [6 empty] | Mediengruppe 2
30 | Kurzzeitiger Betriebs-Überdruck |  |  | N / mm2 | pü,k ≥ 0,0005 + pü | [6 empty] | Belastungsfall I
31 | Kurzzeitiger Betriebs-Unterdruck |  |  | N / mm2 | pu,k ≥ 0,0003 + pu | [6 empty] | Belastungsfall II
32 | Zusatzlast Dach (Stutzen, EMR,Dämmung) |  |  | N | FgA ≥ 0
33 |  |  |  |  | Anmerkung
34 | Standort, Lastfall, Umwelt |  |  | − | Auswahl
35 | Schneelast / Höhe ü. NN |  |  | kN / m2 | Ps ≥ 0 | [6 empty] | Außen : Sommer / Winterbedingung
36 | Behälterinhalt oder Medium |  |  | − | Manuell eingetragen | [6 empty] | Außen : keine Winterbedingungen
37 | Medien- oder Fluidgruppe |  |  | − | Auswahl | [6 empty] | Innenaufstellung
38 | Dichte des Mediums |  |  | kg / m3 | ρ ≥ 10 | [6 empty] | siehe roter P
39 | Zähigkeitsfaktor A1 = A4 (DVS 2205-1) |  |  | A1 ≥ Richtwert
40 | Abmind. Faktor d. Mediums f. Festigkeit |  |  | − | A2k ≥ 1
41 | Abmind. Faktor d. Mediums geg. Beulen |  |  | − | A2I = A2E ≥ 1
42 | Belastung und Wichtungsart |  |  | − | Auswahl
43 | Langzeit-Schweißfaktor, alle Bauteile |  |  | − | 0,6 ≤ fs ≤ 1
44 | Kurzzeit-Schweißfaktor |  |  | − | 0,6 ≤ fz ≤ 1
45 | Werkstoff- / Gestaltsfaktor |  |  | C ≥ Richtwert
46 | Maßgebende Berechnungs-Temperaturen
47 | T Umgebung / Stabilitätsnachweis |  |  | °C | TA,a TA,i Tstab
48 | Temp. der benetzten Zylinderwand |  |  | °C | TM = TZ | [5 empty] | #N/A
49 | TD für das Dach |  |  | °C | TD = 0,5 ( TM+TA ) | [5 empty] | #N/A | nicht erfüllt, s. Anmerkung
50 | T*D : Sommer Tnorm. Sommer Tmax |  |  | °C | T*D = 0,5 ( TD+ 50 ) |  |  | #N/A |  |  | #N/A | Nahtdicke nicht ausreichend
51 | TD,w Dach /Winter |  |  | °C | TDW | [5 empty] | #N/A
52 | [10 empty] | Blatt 1 v.4
53 | Benennung |  |  | Einheit | Formel |  | Werte |  |  |  | Intern
54 | Zeitstandfestigkeit für Nachweis auf zulässige Spannung / Standsicherheit / Stabilität | [10 empty] | kein Verformungsnachweis möglich
55 | Teilsicherheit für K*Kd -Werte |  |  | − | γM
56 | Bemessungswert Langzeitfestigkeit |  |  | N / mm2 | K*L,d = f (TM = TZ) | [6 empty] | die Stabilität des Daches ist gewährleistet
57 | Bemessungswert für Zyl.Stabilität |  |  | N / mm2 | K*L,d = f (Tstabil)
58 | Bemessungswert Dach Normalzustand |  |  | N / mm2 | K*L,d = f (TD)
59 | Dach Sommer |  |  | N / mm2 | K*L,d = f (T*D)
60 | Dach Winter |  |  | N / mm2 | K*L,d = f (TDW)
61 | Bemessungswert 3 Monate |  |  | N / mm2 | K*M,d = f (TM)
62 | Bemessungswert 3 Monate Dach/Sommer |  |  | N / mm2 | K*M,d = f (T*D)
63 | Bemessungswert 3 Monate Dach/Winter |  |  | N / mm2 | K*M,d = f (TDW)
64 | Bemessungswert Kurzzeitfestigkeit |  |  | N / mm2 | K*K,d = f (TM = Tz)
65 | Bemessungswert Kurzzeitfestigkeit |  |  | K*K,d für: 0° / TD / TD = 50°
66 | Beulspannung, Abminderung A2E |  |  | N / mm2 | K*K,d (≤ 1 h)
67 | Beiwerte, Teilsicherheiten γ
68 | Wichtung des Belastungsfalls I / II |  |  | − | γ1
69 | GE+Füllung+Montage / Druck, Wind, Schnee |  |  |  | γF1 | γF2
70 | Teilsicherheit reduz. Eigengewicht |  |  | − | γF3
71 | Werkstoff |  |  | g / cm3 | ρstoff
72 | Zulässige Spannung (1) DVS 2205 T1 |  |  | N / mm2 | σzul =K∙fs / A2k∙A1∙S
73 | Maßgebende Berechnungsdrücke und Lasten
74
75 | Statischer Druck |  |  | N / mm2 | pstat
76 | Gewichtskraft des Zylinders |  |  | N | Gz = Az ∙ Sz ∙ ρ ∙ g
77 | Gewichtskraft Σ-Zylinder / Bodenplatte |  |  | N | Gzyl | GB
78 | Flächenbez. Gewicht des Daches |  |  | N / mm2 | gD (31) gA |  | 0 |  |  | 0
79 | Gewichtskraft Dach; - mit Zusatzlast |  |  | N | GD GD,A |  | 0 |  |  | 0
80 | Gesamteigenlast des Behälters |  |  | kN | Σ GBeh.
81 | Behälterlast mit Füllgut |  |  | kN | Σ GBeh.+ Fü
82 | Staudruck, DIN 1055 Teil 4, C=1,2 |  |  | k N / m2 | q1 q2 q3
83 | Windlast (≤ 8m; 8m - 20m; > 20m) |  |  | kN | W1 W2 W3
84 | Wirksame Hebelarme |  |  | m | a1; a2; a3
85 | Biegemoment durch Wind |  |  | N m | Mw
86 | Max. Biegemoment |  |  | Nm | MW,max (8)
87 | Maximale Biegespannung im Fußbereich |  |  | N / mm2 | σw (7)
88 | Beanspruch. d. Schnee, DIN 1055 / 5 |  |  | N / mm2 | ks (−), ps
89 | Wirksame Schneelast |  |  | N
90 | Beiwert Ersatzbelastung |  |  | −, mm | δ (10) Szm (11)
91 | Ersatzbelastung durch Winddruck |  |  | N / mm2 | peu (9 )
92 | Unterdruck d.Windsog 3.3.5 |  |  | N / mm2 | pu,s (12 )
93 | Zylinder- Umfangsspannung DVS 2205-2 / Pkt. 4.1.3.1
94 | Bemessungswert der vorh. Spannung |  |  | N / mm2 | σL,M,d,vorh (14)
95 | Vorhandene Langzeitbelastung |  |  | N / mm2 | KL,d,vorh
96 | Spannungsnachweis |  |  | − | KL,d,vorh / K*L,d ≤ 1
97 | Bemessungswert der vorh. Spannung |  |  | N / mm2 | σK,d,vorh
98 | Vorhandene Kurzzeitbelastung |  |  | N / mm2 | KK,d,vorh
99 | Spannungsnachweis |  |  | − | KK,d,vorh / K*K,d ≤ 1
100 |  |  |  |  | Anmerk.Korrekt | [5 empty] | Blatt 2 v. 4
101 | Benennung |  |  | Einheit | Formel |  | Werte |  |  |  | Intern
102 | Zylinder- Längsspannung DVS 2205-2 / Pkt. 4.1.3.2
103 | Vorhandene Langzeitbelastung |  |  | N / mm2 | KL,d,vorh (19)
104 | Spannungsnachweis |  |  | − | KL,d,vorh / K*L,d ≤ 1
105 | Vorh. Mittelzeitbelastung (3 Monate) |  |  | N / mm2 | KM,d,vorh (21)
106 | Spannungsnachweis |  |  | − | KM,d,vorh / K*M,d ≤ 1
107 |  |  |  |  | Anmerk.Korrekt
108 | Festigkeitsnachweis des Boden und Kehlnahtschweißung Pkt. 4.1.4.1
109 | Statisch erforderliche Zylinderdicke |  |  | mm | S*ZF (22) |  |  |  | vorhanden
110 |  |  |  |  | Anmerk.Korrekt
111 | Boden: Beiwerte gemäß Bild 8 |  |  | − | di / S*ZF | δ
112 | Statisch erforderliche Bodendicke |  |  | mm | δ∙S*ZF ≤ SB ≤ SZ |  |  |  | vorhanden
113 |  |  |  |  | Anmerk.Korrekt
114 | Festigkeitsnachweis Kegeldach: für nach innen gerichtete Belastungen nach 4.1.6.1
115 | Tabelle : Wirksame Belastungen des Daches für nach innen gerichtete Lasten, Lastangaben in N / mm2
116 | Erforderliche Nachweise nach (Tafel 5) |  |  |  | PDL,d |  | PDM,d |  | Σ PDK,d
117 | Standort | Innen |  | N / mm2
118 | Lastkombination | Außen Winter |  | N / mm2
119 |  | Außen Sommer |  | N / mm2
120 |  |  |  |  | KL,d,vorh (27) |  | KM,d,vorh (28) |  | Kk,d,vorh (29)
121 | Standort | Innen |  | N / mm2
122 | Vorh. Belastung | Außen Winter |  | N / mm2
123 |  | Außen Sommer |  | N / mm2
124 | Doppelnachweis nach 4.12 |  |  | (KL,d,vorh / K*L,d) + (KM,d,vorh / K*M,d) und (Σ KK,d,vorh / K*K,d) | [6 empty] | ≤ 1
125 | Standort | Innen |  | −
126 |  | Außen Winter |  | −
127 |  | Außen Sommer |  | −
128 | Festigkeitsnachweis Kegeldach: für nach außen gerichtete Belastungen nach 4.1.6.2
129 | Tabelle : Wirksame Belastungen des Daches für nach außen gerichtete Lasten, Lastangaben in N / mm2
130 | Erforderliche Nachweise nach ( 13 ) , ( 15 ) |  |  |  | PDL,d |  | PDM,d |  | Σ PDK,d
131 | Standort | Innen |  | N / mm2 |  |  | 0
132 | Lastkombination | Außen Sommer |  | N / mm2 |  |  | 0
133 |  |  |  |  | KL,d,vorh (27) |  | KM,d,vorh (28) |  | Kk,d,vorh (29)
134 | Standort | Innen |  | N / mm2 |  |  | 0
135 | Vorh. Belastung | Außen Sommer |  | N / mm2 |  |  | 0
136 | Doppelnachweis nach 4.12 |  |  | (KL,d,vor / K*L,d) + (KM,d,vor / K*M,d) und (Σ KK,d,vorh / K*K,d) | [6 empty] | ≤ 1
137 | Standort | Innen |  | −
138 |  | Außen Sommer |  | −
139 |  |  |  |  | Anmerk.Korrekt
140 | Stabilitätsnachweis des Zylinders gegen Beulen bei kritischen Lastkombinationen Pkt 4.2
141 | Elastizitätsmodul, Werte nach Tab. 8 |  |  | N / mm2 | EK,20° EL,20° | [5 empty] | E-Modul
142 | E- Modul für : 0 °C / TM °C / 50 °C |  |  | N / mm2 | EK,0 / EK,t / EK,50
143 | Wirksame Druckfäche Zylinderschuss |  |  | mm2 | AF
144 | Axial-Druckspannung aus Lasten |  |  | N / mm2 | σGE = Σ G / AZ,i
145 | Wirksame Druckfläche Dach |  |  | mm2 | AD
146 | Wirksame Dachkraft aus Unterdruck |  |  | N | Fu,K ; Fu,Sog
147 | Axial-Zyl. Drucksp. aus Dachbelastung |  |  | N / mm2 | σPuK, σPuS
148 | Maximale axiale Zylinderdruckspannung |  |  | N / mm2 | σGE,max
149
150 | [10 empty] | Blatt 3 v. 4
151 | Benennung |  |  | Einheit | Formel |  | Werte |  |  |  | Intern
152 | Axialstabilität 4.2.2.1 (Unrundheit des Zylinder U ≤ 0,5 %)
153 | Axiale Druckspannung: Außenaufstellung |  |  | N / mm2 | Σ σi,d,vorh (45)
154 | Axiale Druckspannung: Innenaufstellung |  |  | N / mm2 | Σ σi,d,vorh (46)
155 | Berechnungsbeiwert; fαi =1,0 (const.) |  |  | − | αi (48a)
156 | Kritische axiale Beulspannung |  |  | N / mm2 | min (σk,i,d; K*K,d )
157 | Bedingung für Zylinder |  |  | − | ηA,i ≤ 1 (49)
158 |  |  |  |  | Anmerk.Korrekt
159 | Manteldruckstabilität 4.2.2.2 (die Berechnung erfolgt für die ungünstigste Bedingung des Wirkens von Unterdrücken)
160 | Max. Unterdruck, Innen- /Außenaufstellung |  |  | N / mm2 | Σ Pd,vorh
161 | Kritischer Manteldruck gegen Beulen |  |  | N / mm2 | PKM,d (51)
162 | Bedingung für Stabilität |  |  | − | ηM ≤1 (50)
163 | Interaktion / Wechselwirkungen von |  |  | − | (ηA,i1,25 + ηM1,25) ≤ 1
164 | Axialstabilität / Manteldruckstabilität
165 |  |  |  |  | Anmerk.Korrekt
166 | Dachabsicherung gegen Verformung |  |  |  | T in °C |  | ∑ pdvorh | ∑ σdvorh |  | σk,d
167 | Lastfall: Innenaufstellung |  |  | -, N/mm2
168 | Lastfall: Außen Winter |  |  | -, N/mm2 | 0
169 | Lastfall: Außen Sommer |  |  | -, N/mm2 | 50
170 | Prüfung |  |  | − | η ≤ 1 (56)
171 |  |  |  |  | Anmerk.Korrekt |  | nicht erfüllt |  |  |  | Blatt 4 v. 4 | Nachweise erfüllt
172 | Bemerkungen
173
174 | 2026-07-29 |  |  | Bearbeiter
Copyright Vogel Buchverlag
Note on F32: Können kritische unvorhersehbare Unterdrücke auftreten, z.B beim Abpumpen, absaugen, entleeren etc, dann sollte die Beulstabilität separat mit einen höheren als den min. Unterdruck getestet werden.
Note on F34: Die in der Schriftfarbe blau in den Folgezeilen angezeigten Richtwerte sollten als Min.Werte eingetragen werden.
Note on F36: Verwendbare Werte für NN : ≤ 300 m: 0,75 400 m - 500 m: 1 500 m - 600 m: 1,25
Note on F38: Mediengruppe 1, gefährliche Medien: explosionsgefährlich, hoch entzündlich, sehr giftig, giftig, brandfördernd, Heizöl, bel.Abwasser, fast alle chemischen flüssigen Fluide. Mediengruppe 2, weniger bzw. ungefährlich: Kühlwasser, Trinkwasser, nicht belastetes Wasser, Milch etc. Betrachten Sie Mediengruppe und den folgenden Belastungsfall immer in relativer Zugehörigkeit
Note on F39: Gas = 10 kg / m3 Wasser = 1000 Chemieabwasser ~ 1100 weitere festlegen.
Note on F41: Abminderungsfaktor durch Medieneinfluß auf die Festigkeit. Kritische Medien nach EN 1778 : 1999 bewerten. A2 = 1 für Wasser und vergleichbare Medien . A2 = 1,1 --- 1,4 ( 1,4 erst bei ca. 80°) Chemieabwasser, A2 = 2 alkalische Lösungen A2 = 1,1- 1,2 Benzin , Methylenchlorid, Natronlauge Hinweis : bei giftigen und aggressiven Medien die A2k - Werte vom Betreiber anfordern oder bestätigen lassen. Mit o.g.Werten liegt man auf der sicheren Seite im Temperaturbereich bis etwa 40-50°.
Note on F42: Abminderungsfaktor des Mediums bei Stabilitäts-und Verformungsnachweisen. Gem.EN 1778: wenn bekannt ist, dass das Medium quellende Eigenschaft besitzt, dann ist dieser Wert > 1 und vom Betreiber vorzugeben. Nachfolgend Werte der Literatur PP-H, PVC-NI : 1,2 DIN 4266-1 PVDF : 1,5 DIN EN 1778 PE 80 : 1,3 DIN 4266
Note on F43: Belastungsfall I: ruhende Belastung bei Raumtemperatur und konstanten Bedingungen. Im Schadensfall keine Gefährdung von Personen, Sachen und Umwelt möglich. Belastungsfall II: Belastung unter wechselnden Bedingungen, z.B. Betriebstemperatur, Außentemperatur, Füllhöhe. Im Schadensfall ist eine Gefährdung von Personen, Sachen, Umwelt vorhanden. überwachungspflichtige und prüfpflichtige Anlagen = Belastungsfall II.
Note on F101: Wenn nicht erfüllt: - Zylinderwanddicke zu niedrig bemessen - Schweißnahtfaktoren prüfen, evtl. erhöhen
Note on F108: Wenn nicht erfüllt: - Zylinderwanddicke unten zu niedrig bemessen - anderer Werkstoff - Schweißnahtfaktoren prüfen, evtl. erhöhen
Note on F111: Wenn nicht erfüllt: - Zylinderwanddicke unten zu niedrig bemessen - anderer Werkstoff - Schweißnahtfaktoren prüfen, evtl. erhöhen
Note on F114: Wenn nicht erfüllt: - Bodendicke zu niedrig bemessen - anderer Werkstoff
Note on F140: Wenn nicht erfüllt: - Dachdicke zu niedrig bemessen - anderer Werkstoff
Note on F143: Wenn E-Modul nicht erfüllt, dann ist kein Nachweis der Stabilität möglich.
Note on F159: Wenn nicht erfüllt: - Dicke des Zylinderschuss nicht ausreichend gegen axiales Beulen; Dicke erhöhen. - anderer Werkstoff
Note on F166: Wenn nicht erfüllt: - Dicke des Zylinderschuss nicht ausreichend gegen plastisches Beulen Dicke erhöhen. - anderer Werkstoff
Note on F172: Wenn nicht erfüllt: - Dachdicke nicht ausreichend gegen plastisches Verformen - Dicke erhöhen. - anderer Werkstoff
Note on G8: Benutzerdefiniert = Überschrift für: Benennung 1 - 2. Diese Stoffe können in die Datenbank aufgenommen werden. Hauptbauteile für folgende Berechnung: Zylinder, Boden, Dach
Note on G10: Bei einigen Werkstoffen stehen keine Elastizitätsmodule > 60° zur Verfügung. Die Berechnung des Stabilitätsnachweises ist dann nicht möglich. Für T nur ganzzahlige Eingabe.
Note on G40: A1 ≥ 1 angezeigter Richtwert eintragen
Note on N49: L 49 -52 : wverweis Temperatur / Spalte
Einschränkung der Demoversion
In dieser Demoversion sind die Zeilen 13-14 bereits mit Bauteilwerten belegt und können nicht editiert werden. Ab Zeile 15 können in dieser Demoversion Werte eingegeben und berechnet werden. Die Datenbank ist auf den Werkstoff PE-HD beschränkt. Ein benutzerdefinierter Werkstoff kann mit einem eingegrenzten Wertebereich angelegt werden. In der Kaufversion können alle Bauteilwerte individuell eingegeben werden. Die Datenbank umfasst in der Kaufversion 12 Kunststoffe und kann beliebig um benutzerdefinierte Werkstoffe erweitert werden. Dieses Kommentarfeld können Sie durch Klick und "Entf-Taste" entfernen.

## Stutzen
1 | Aufgabenstellung
2 | Geltungsbereich |  | Richtlinie DVS 2205-2:2003, DIN 18800 Teil4, DIN 1055-4
3 | Weitere Literatur ; Quellen |  | Kennwerte DIN EN 1778, DVS 2205-1
4 | Die mathem.Symbole, Anmerkungen, Verweise siehe roter Punkt sind Berechnungsbestandteil und zu beachten. Zum Lesen: Cursor aufsetzen
5 | Nachweis der Tragfähigkeit des Grundzylinders / - des Daches im Stutzenbereich
6 | Die Bilder legen nicht die Konstruktion fest, sie dienen zur Angabe der für die Berechnung notwendigen Maße.
| T Zyl.Stutzen | #N/A | Betriebszeit Jahr |  | 25 Jahre |  | T DachStutzen |  | #N/A
7 |  |  | Anmerk.Eingabe |  | Behälterstatik |  |  | nicht erfüllt
8 |  |  |  |  | Stutzeneinbau in |  | Auswahl |  |  |  | Zylinder
9 |  |  |  |  | Stutzenwerkstoff |  | Datenbank |  |  |  | Zylinder und Dach
10 |  |  |  |  | Benennung |  | Symbol | mm |  | Intern | Dach
11 |  |  |  |  | A in Zylinderwand dA ≤ 160; S ≥ SDR11 (PN10)
12 |  |  |  |  | Außen Ø |  | dA
13 |  |  |  |  | Stutzendicke |  | S |  |  | sta.Druck-H
14 |  |  |  |  | Abstandsmaß |  | h1
15 |  |  |  |  | Zylinderdicke |  | SZ
16 |  |  |  |  | am Ausschnitt
17 |  |  |  |  | B in Zylinderwand dA ≤ 160; S ≥ SDR11 (PN10)
18 |  |  |  |  | Außen Ø |  | dA
19 |  |  |  |  | Stutzendicke |  | S |  |  | sta.Druck-H
20 |  |  |  |  | Abstandsmaß |  | h2
21 |  |  |  |  | Zylinderdicke |  | SZ
22 |  |  |  |  | am Ausschnitt
23 |  |  |  |  | C in Dach dA ohne Begrenzung; S ≥ SDR11 (PN10)
24 |  |  |  |  | Außen Ø |  | dA
25 |  |  |  |  | Stutzendicke |  | S |  |  |  | erfüllt
26 |  |  |  |  | Dachdicke |  | SD |  |  |  | nicht erfüllt
27 | [10 empty] | A entfällt
28 | Benennung |  |  | Einheit | Formel |  |  | Werte |  | Intern | B entfällt
29 | Bemessungswerte der Behälterstatik | [9 empty] | C entfällt
30 | Betriebs-Überdruck / Kurzzeitüberdruck |  |  | N / mm2 | pü, püK
31 | Temperatur: Zylinder / Dach |  |  | ° C | TM; TD = max T
32 | Geforderte Standzeit |  |  | – | 1 / a
33 | Zähigkeits- / Abminderungsfaktor |  |  | – | A1=A4 A2k ≥ 1
34 | Wichtung der Belastungsfälle |  |  | – | γ1 | γF1 | γF2
35 | Spannungsbezogener Sicherheit |  |  | – | Si ≥ 1,3
36 | Nachrechnung Stutzendicke
37 | K-Wert für Zylinderstutzen |  |  | N / mm2 | K*L,d
38 | K-Wert für Dachstutzen |  |  | N / mm2 | K*L,d
39 | Berechneter Druck in Stutzenlage |  |  | N / mm2 | A, B, C: p = pü + pstat
40 | Zulässige Spannung für Stutzen |  |  | N / mm2 | σzul,Z σzul,D
41 | Erforderliche Wanddicke Stutzen |  |  | mm | SA | SB | SC
42 | Nachweis der Tragfähigkeit der Zylinderschale / der Dachschale im Stutzenbereich
43 | Verschwächungswert |  |  | – | VA | VB | VC
44 | Vorh. Beanspruchung in Stutzenhöhe |  |  | N / mm2 | KL,dvorh ( 16 )
45 |  |  |  | N / mm2 | KK,d,vorh ( 17 )
46 | Spannungsnachweis Zyl.Schale |  |  | – | KL,K,d,vorh / K*L,K,d ≤ 1
47 | Nachweis der Dachschale mit C |  |  | N / mm2 | Innen, Sommer: PDL,M,K,d
48 | Vorhandene Beanspruchung |  |  | N / mm2 | Winter: PDL,M,K,d
49 | Bemessungswerte der Dachstatik |  |  | N / mm2 | Innen, So: KL,M,K,d vorh. (35)
50 |  |  |  | N / mm2 | Winter: KL,M,K,d vorh. (35)
51 | Spannungsnachweis d.Dachschale |  |  | – | KL,K,d,vorh / K*L,K,d ≤ 1
52 | [5 empty] | Anmerkung Korrektur
53 | Bemerkungen
54 | 2026-07-29 |  |  | Bearbeiter
Copyright Vogel Buchverlag
Note on D8: Wenn nicht erfüllt : Behälterstatik nicht abgeschlossen oder Stutzenwerkstoff nicht zulässig für die Temperatur. Wird nur 1 Zyl. Stutzen berechnet, dann immer A in beliebiger Lage wählen. Dachstutzen C: es ist nur der größte Stutzen in Dachrandnähe zu berechnen.
Note on G53: Bedingung ≤ 1 nicht erfüllt - Zylinder- bzw. Dachdicke im Bereich des Stutzens zu niedrig - Stutzen Ø zu groß
Note on H10: Für die Standzeit des Stutzens gilt 25 Jahre als Bemessungswert.
Note on H19: Ist Stutzen B nicht erforderlich, dann keine Eingabe. Es erscheint triotzdem " erfüllt "

## Öse, Verankerung
1 | Aufgabenstellung
2 | Geltungsbereich |  | Richtlinie DVS 2205-2:2003, DVS 2205-1, DIN EN 1778
3 | Weitere Literatur ; Quellen |  | Kennwerte DIN EN 1778, DVS 2205-1
4 | Die mathem.Symbole, Anmerkungen, Verweise "siehe roter Punkt" sind Berechnungsbestandteil und zu beachten. Zum Lesen: Cursor aufsetzen
5 | Nachweis der für den Behälter verwendeten Hebeöse/Verankerung
6 | Die Bilder legen nicht die Konstruktion fest, sie dienen zur Angabe der für die Berechnung notwendigen Maße
7 |  |  |  |  | Behälterstatik |  | nicht erfüllt
8 |  |  |  |  | Bemessungsdaten für 2 Hebeösen mit Parallelgehänge
9 |  |  |  |  | Benennung |  | Symbol | mm |  | Intern
10 |  |  |  |  | Montagetemperatur |  | 10 ≤T≤ 30
11 |  |  |  |  | Richtwert Ösendicke |  | min–max | 0 | 0
12 |  |  |  |  | Gewählt Ösendicke |  | Sö
13 |  |  |  |  | Ø Schäkel |  | dsch ≥10
14 |  |  |  |  | Richtwert min–max |  | dL
15 |  |  |  |  | Gewählt Loch Ø |  | dL≥10 |  |  |  | erfüllt
16 |  |  |  |  | Breite der Öse |  | bö |  |  |  | nicht erfüllt
17 |  |  |  |  | Gewichtskraft von |  | FE ≥ 0
18 |  |  |  |  | zusätzl. Anbauten |  | N
19 | [10 empty] | nicht erforderlich
20 |  |  |  |  | Bemessungsdaten der Verankerung |  |  |  | Anmerkung
21 |  |  |  |  | Anzahl Anker |  | Z ≥ 4
22 |  |  |  |  | Breite der Pratze |  | B ≥70
23 |  |  |  |  | Ankerschraube St |  | ≥ M12
24 | PE-Folie, ca.2 dick | Distanzblech
25
26 | Benennung |  |  | Einheit | Formel |  |  | Werte |  | Intern | kein Wert
27 | Bemessungswerte der Behälterstatik
28 | Betriebs-Überdruck / Kurzzeitüberdruck |  |  | N / mm2 | pü, püK |  |  |  |  | wverw.
29 | Berechn. Temp.: Öse / Verankerung |  |  | °C | TMontage Tzyl. |  |  |  |  | #N/A
30 | Langzeit- / Kurzeitfestigkeit Zylinder |  |  | N / mm2 | K*L,d,TM K*K,d,Mont |  |  |  |  | #N/A
31 | Zähigkeits- / Abminderungsfaktor |  |  | – | A1=A4 A2k ≥ 1
32 | Wichtung der Belastungsfälle |  |  | – | γ1 γF1 γF2
33 | Ausgeführte Dicke Behälterboden |  |  | mm | SB
34 | Gewichtskraft: Zylinder / Dach |  |  | N | GZ GD
35 | Gesamt- Leergewichtskraft |  |  | N | GE = GZ + GD + GB
36 | Nachweis Hebeöse nach 4.1.9 |  |  |  |  | Roter P. unten lesen
37 | Erforderliche Dicke der Öse |  |  | mm | Sö | [5 empty] | keine Aufwölbung im Boden
38 | Erforderliche Breite der Öse |  |  | mm | bö | [5 empty] | mit Aufwölbung im Boden
39 | Maximale Pratzenkräfte (FPr), Nachweis der Verankerung | [5 empty] | Anmerkung |  |  |  | keine Verankerung erforderlich
40 | Membranzug am unter. Zyl. Schuss |  |  | N / mm | nZ,d (24,c) | [5 empty] | Ausgeführt mit Verankerung
41 | Kurzzeitige Pratzenkraft infolge Ü-Druck |  |  | N | FPrk (36) | [5 empty] | –
42 | Langzeitige Pratzenkraft infolge Ü-Druck |  |  | N | FPrL (37)
43 | Pratzenbelastung infolge Windlast |  |  | N | FPr w (38)
44 | Maximale Pratzenkraft |  |  | N | FP
45 | Aufnehmbare kurzzeitige Pratzenkraft |  |  | N | FPrk ,zul (36)
46 | Aufnehmbare langzeitige Pratzenkraft |  |  | N | FPrL ,zul (37)
47 | Prüfbedingung : | Kurzzeit. Ü-Druck |  | – | FPr k / FPrk,zul ≤1
48 |  | Langzeit. Ü-Druck |  | – | FPrL / FPrL ,zul ≤ 1
49 |  | Wind-Druck |  | – | FPr w / FPrk,zul ≤1
50 | [5 empty] | Anmerkung Korrektur
51 | Bemerkungen
52 | 2026-07-29 |  |  | Bearbeiter
Copyright Vogel Buchverlag
Note on F37: Auf Grund der Lochleibung Schäkel / Kunststoff, ist bei Nichterfüllung ggf. der Ø des Schäkels und damit der Loch Ø in der Öse zu erhöhen. Ist der Ø zu klein, dann führt die zul.Tragfähigkeit zu einer unverhältnismäßig hohen Dicke.
Note on F38: Wenn nicht erfüllt: - Dicke der Öse, - Breite der Öse prüfen.
Note on G50: Wenn nicht erfüllt: - Anzahl der Pratzen erhöhen - Pratzenbreite erhöhen
Note on H13: Bei großen Lasten; großen Ø wählen; wegen zulässiger Lochleibung bei zul. Dicke der Öse.
Note on H17: Die Belastungen sollten durch zusätzliche Anbauten gering gehalten werden.
Note on H23: Die berechneten Pratzenkräfte sind maßgebend für die Bemessung der Ankerschraube und der Verankerung in der Bodenplatte
Note on H39: Ist nzd = negativ und alle vorhandenen Kräfte ebenfalls, dann ist keine Verankerung erforderlich. Bei Außenaufstellung kann die Windkraft maßgebend sein.
Note on J20: Wenn keine Verankerung erforderlich ist, dann entfällt die weitere Eingabe. Die Maße s und L sind keine Berech.Maße. Diese sind vom Konstrukteur festgelegt.

## D1
Wichtiger Hinweis
Tabellenwerte g / cm3 | [13 empty] | Temperatur
Temp [° C] | -10 | -9 | -8 | -7 | -6 | -5 | -4 | -3 | -2 | -1 | 0 | 1 | 2 | 3 | 4 | 5 | 6 | 7 | 8 | 9 | 10 | 11 | 12 | 13 | 14 | 15 | 16 | 17 | 18 | 19 | 20 | 21 | 22 | 23 | 24 | 25 | 26 | 27 | 28 | 29 | 30 | 31 | 32 | 33 | 34 | 35 | 36 | 37 | 38 | 39 | 40 | 41 | 42 | 43 | 44 | 45 | 46 | 47 | 48 | 49 | 50 | 51 | 52 | 53 | 54 | 55 | 56 | 57 | 58 | 59 | 60 | 61 | 62 | 63 | 64 | 65 | 66 | 67 | 68 | 69 | 70 | 71 | 72 | 73 | 74 | 75 | 76 | 77 | 78 | 79 | 80 | 81 | 82 | 83 | 84 | 85 | 86 | 87 | 88 | 89 | 90 | 91 | 92 | 93 | 94 | 95 | 96 | 97 | 98 | 99 | 100 | 101 | 102 | 103 | 104 | 105 | 106 | 107 | 108 | 109 | 110 | 111 | 112 | 113 | 114 | 115 | 116 | 117 | 118 | 119 | 120 | 121 | 122 | 123 | 124 | 125 | 126 | 127 | 128 | 129 | 130 | 131 | 132 | 133 | 134 | 135 | 136 | 137 | 138 | 139 | 140
Matrixzeile hier Spalte 1 | 2 | 3 | 4 | 5 | 6 | 7 | 8 | 9 | 10 | 11 | 12 | 13 | 14 | 15 | 16 | 17 | 18 | 19 | 20 | 21 | 22 | 23 | 24 | 25 | 26 | 27 | 28 | 29 | 30 | 31 | 32 | 33 | 34 | 35 | 36 | 37 | 38 | 39 | 40 | 41 | 42 | 43 | 44 | 45 | 46 | 47 | 48 | 49 | 50 | 51 | 52 | 53 | 54 | 55 | 56 | 57 | 58 | 59 | 60 | 61 | 62 | 63 | 64 | 65 | 66 | 67 | 68 | 69 | 70 | 71 | 72 | 73 | 74 | 75 | 76 | 77 | 78 | 79 | 80 | 81 | 82 | 83 | 84 | 85 | 86 | 87 | 88 | 89 | 90 | 91 | 92 | 93 | 94 | 95 | 96 | 97 | 98 | 99 | 100 | 101 | 102 | 103 | 104 | 105 | 106 | 107 | 108 | 109 | 110 | 111 | 112 | 113 | 114 | 115 | 116 | 117 | 118 | 119 | 120 | 121 | 122 | 123 | 124 | 125 | 126 | 127 | 128 | 129 | 130 | 131 | 132 | 133 | 134 | 135 | 136 | 137 | 138 | 139 | 140 | 141 | 142 | 143 | 144 | 145 | 146 | 147 | 148 | 149 | 150 | 151 | 152
Benutzerdefinierter Kunststoff 1 und 2 |  |  | 3 Monate
Benennung 1 | 0 | 0 | 0 | 0 | 3 | 0 | 0 | 0 | 0 | 0 | 0 | 0 | 0 | 0 | 0 | 0 | 0 | 0 | 0 | 0 | 0 | 0 | 0 | 0 | 0 | 0 | 0 | 0 | 0 | 0 | 0 | 0 | 0 | 0 | 0 | 0 | 0 | 0 | 0 | 0 | 0 | 0 | 0 | 0 | 0 | 0 | 0 | 0 | 0 | 0 | 0 | 0 | 0 | 0 | 0 | 0 | 0 | 0 | 0 | 0 | 0 | 0 | 0 | 0 | 0 | 0 | 0 | 0 | 0 | 0 | 0 | 0 | 0 | 0 | 0 | 0 | 0 | 0 | 0 | 0 | 0 | 0 | 0 | 0 | 0 | 0 | 0 | 0 | 0 | 0 | 0 | 0 | 0 | 0 | 0 | 0 | 0 | 0 | 0 | 0 | 0 | 0 | 0 | 0 | 0 | 0 | 0 | 0 | 0 | 0 | 0 | 0 | 0 | 0 | 0 | 0 | 0 | 0 | 0 | 0 | 0 | 0 | 0 | 0 | 0 | 0 | 0 | 0 | 0 | 0 | 0 | 0 | 0 | 0 | 0 | 0 | 0 | 0 | 0 | 0 | 0 | 0 | 0 | 0 | 0 | 0 | 0 | 0 | 0 | 0 | 0
PE-HD | 11.5 | 11.5 | 11.5 | 11.5 | 11.5 | 11.5 | 11.5 | 11.5 | 11.5 | 11.5 | 11.5 | 11.5 | 11.5 | 11.5 | 11.5 | 11.5 | 11.5 | 11.5 | 11.5 | 11.5 | 11.5 | 11.32 | 11.14 | 10.96 | 10.78 | 10.6 | 10.42 | 10.24 | 10.06 | 9.88 | 9.7 | 9.55 | 9.4 | 9.25 | 9.1 | 8.95 | 8.8 | 8.65 | 8.5 | 8.35 | 8.2 | 8.08 | 7.96 | 7.84 | 7.72 | 7.6 | 7.48 | 7.36 | 7.24 | 7.12 | 7 | 6.92 | 6.84 | 6.76 | 6.68 | 6.6 | 6.52 | 6.44 | 6.36 | 6.28 | 6.2 | 6.06 | 5.92 | 5.78 | 5.64 | 5.5 | 5.36 | 5.22 | 5.08 | 4.94 | 4.8 | 4.66 | 4.52 | 4.38 | 4.24 | 4.1 | 3.96 | 3.82 | 3.68 | 3.54 | 3.4 | 3.28 | 3.16 | 3.04 | 2.92 | 2.8 | 2.68 | 2.56 | 2.44 | 2.32 | 2.2 | 0 | 0 | 0 | 0 | 0 | 0 | 0 | 0 | 0 | 0 | 0 | 0 | 0 | 0 | 0 | 0 | 0 | 0 | 0 | 0 | 0 | 0 | 0 | 0 | 0 | 0 | 0 | 0 | 0 | 0 | 0 | 0 | 0 | 0 | 0 | 0 | 0 | 0 | 0 | 0 | 0 | 0 | 0 | 0 | 0 | 0 | 0 | 0 | 0 | 0 | 0 | 0 | 0 | 0 | 0 | 0 | 0 | 0 | 0 | 0
------------------------------------------------------------------------------ |  |  | 1 Jahr
Benennung 1 | 0 | 0 | 0 | 0 | 4 | 0 | 0 | 0 | 0 | 0 | 0 | 0 | 0 | 0 | 0 | 0 | 0 | 0 | 0 | 0 | 0 | 0 | 0 | 0 | 0 | 0 | 0 | 0 | 0 | 0 | 0 | 0 | 0 | 0 | 0 | 0 | 0 | 0 | 0 | 0 | 0 | 0 | 0 | 0 | 0 | 0 | 0 | 0 | 0 | 0 | 0 | 0 | 0 | 0 | 0 | 0 | 0 | 0 | 0 | 0 | 0 | 0 | 0 | 0 | 0 | 0 | 0 | 0 | 0 | 0 | 0 | 0 | 0 | 0 | 0 | 0 | 0 | 0 | 0 | 0 | 0 | 0 | 0 | 0 | 0 | 0 | 0 | 0 | 0 | 0 | 0 | 0 | 0 | 0 | 0 | 0 | 0 | 0 | 0 | 0 | 0 | 0 | 0 | 0 | 0 | 0 | 0 | 0 | 0 | 0 | 0 | 0 | 0 | 0 | 0 | 0 | 0 | 0 | 0 | 0 | 0 | 0 | 0 | 0 | 0 | 0 | 0 | 0 | 0 | 0 | 0 | 0 | 0 | 0 | 0 | 0 | 0 | 0 | 0 | 0 | 0 | 0 | 0 | 0 | 0 | 0 | 0 | 0 | 0 | 0 | 0
PE-HD | 10.8 | 10.8 | 10.8 | 10.8 | 10.8 | 10.8 | 10.8 | 10.8 | 10.8 | 10.8 | 10.8 | 10.8 | 10.8 | 10.8 | 10.8 | 10.8 | 10.8 | 10.8 | 10.8 | 10.8 | 10.8 | 10.64 | 10.48 | 10.32 | 10.16 | 10 | 9.84 | 9.68 | 9.52 | 9.36 | 9.2 | 9.07 | 8.94 | 8.81 | 8.68 | 8.55 | 8.42 | 8.29 | 8.16 | 8.03 | 7.9 | 7.79 | 7.68 | 7.57 | 7.46 | 7.35 | 7.24 | 7.13 | 7.02 | 6.91 | 6.8 | 6.65 | 6.5 | 6.35 | 6.2 | 6.05 | 5.9 | 5.75 | 5.6 | 5.45 | 5.3 | 5.15 | 5 | 4.85 | 4.7 | 4.55 | 4.4 | 4.25 | 4.1 | 3.95 | 3.8 | 3.67 | 3.54 | 3.41 | 3.28 | 3.15 | 3.02 | 2.89 | 2.76 | 2.63 | 2.5 | 0 | 0 | 0 | 0 | 0 | 0 | 0 | 0 | 0 | 0 | 0 | 0 | 0 | 0 | 0 | 0 | 0 | 0 | 0 | 0 | 0 | 0 | 0 | 0 | 0 | 0 | 0 | 0 | 0 | 0 | 0 | 0 | 0 | 0 | 0 | 0 | 0 | 0 | 0 | 0 | 0 | 0 | 0 | 0 | 0 | 0 | 0 | 0 | 0 | 0 | 0 | 0 | 0 | 0 | 0 | 0 | 0 | 0 | 0 | 0 | 0 | 0 | 0 | 0 | 0 | 0 | 0 | 0 | 0 | 0
------------------------------------------------------------------------------ |  |  | 5 Jahre
Benennung 1 | 0 | 0 | 0 | 0 | 6 | 0 | 0 | 0 | 0 | 0 | 0 | 0 | 0 | 0 | 0 | 0 | 0 | 0 | 0 | 0 | 0 | 0 | 0 | 0 | 0 | 0 | 0 | 0 | 0 | 0 | 0 | 0 | 0 | 0 | 0 | 0 | 0 | 0 | 0 | 0 | 0 | 0 | 0 | 0 | 0 | 0 | 0 | 0 | 0 | 0 | 0 | 0 | 0 | 0 | 0 | 0 | 0 | 0 | 0 | 0 | 0 | 0 | 0 | 0 | 0 | 0 | 0 | 0 | 0 | 0 | 0 | 0 | 0 | 0 | 0 | 0 | 0 | 0 | 0 | 0 | 0 | 0 | 0 | 0 | 0 | 0 | 0 | 0 | 0 | 0 | 0 | 0 | 0 | 0 | 0 | 0 | 0 | 0 | 0 | 0 | 0 | 0 | 0 | 0 | 0 | 0 | 0 | 0 | 0 | 0 | 0 | 0 | 0 | 0 | 0 | 0 | 0 | 0 | 0 | 0 | 0 | 0 | 0 | 0 | 0 | 0 | 0 | 0 | 0 | 0 | 0 | 0 | 0 | 0 | 0 | 0 | 0 | 0 | 0 | 0 | 0 | 0 | 0 | 0 | 0 | 0 | 0 | 0 | 0 | 0 | 0
PE-HD | 10.5 | 10.5 | 10.5 | 10.5 | 10.5 | 10.5 | 10.5 | 10.5 | 10.5 | 10.5 | 10.5 | 10.5 | 10.5 | 10.5 | 10.5 | 10.5 | 10.5 | 10.5 | 10.5 | 10.5 | 10.5 | 10.33 | 10.16 | 9.99 | 9.82 | 9.65 | 9.48 | 9.31 | 9.14 | 8.97 | 8.8 | 8.67 | 8.54 | 8.41 | 8.28 | 8.15 | 8.02 | 7.89 | 7.76 | 7.63 | 7.5 | 7.33 | 7.16 | 6.99 | 6.82 | 6.65 | 6.48 | 6.31 | 6.14 | 5.97 | 5.8 | 5.61 | 5.42 | 5.23 | 5.04 | 4.85 | 4.66 | 4.47 | 4.28 | 4.09 | 3.9 | 3.78 | 3.66 | 3.54 | 3.42 | 3.3 | 3.18 | 3.06 | 2.94 | 2.82 | 2.7 | 0 | 0 | 0 | 0 | 0 | 0 | 0 | 0 | 0 | 0 | 0 | 0 | 0 | 0 | 0 | 0 | 0 | 0 | 0 | 0 | 0 | 0 | 0 | 0 | 0 | 0 | 0 | 0 | 0 | 0 | 0 | 0 | 0 | 0 | 0 | 0 | 0 | 0 | 0 | 0 | 0 | 0 | 0 | 0 | 0 | 0 | 0 | 0 | 0 | 0 | 0 | 0 | 0 | 0 | 0 | 0 | 0 | 0 | 0 | 0 | 0 | 0 | 0 | 0 | 0 | 0 | 0 | 0 | 0 | 0 | 0 | 0 | 0 | 0 | 0 | 0 | 0 | 0 | 0 | 0
------------------------------------------------------------------------------ |  |  | 10 Jahre
Benennung 1 | 0 | 0 | 0 | 0 | 7 | 0 | 0 | 0 | 0 | 0 | 0 | 0 | 0 | 0 | 0 | 0 | 0 | 0 | 0 | 0 | 0 | 0 | 0 | 0 | 0 | 0 | 0 | 0 | 0 | 0 | 0 | 0 | 0 | 0 | 0 | 0 | 0 | 0 | 0 | 0 | 0 | 0 | 0 | 0 | 0 | 0 | 0 | 0 | 0 | 0 | 0 | 0 | 0 | 0 | 0 | 0 | 0 | 0 | 0 | 0 | 0 | 0 | 0 | 0 | 0 | 0 | 0 | 0 | 0 | 0 | 0 | 0 | 0 | 0 | 0 | 0 | 0 | 0 | 0 | 0 | 0 | 0 | 0 | 0 | 0 | 0 | 0 | 0 | 0 | 0 | 0 | 0 | 0 | 0 | 0 | 0 | 0 | 0 | 0 | 0 | 0 | 0 | 0 | 0 | 0 | 0 | 0 | 0 | 0 | 0 | 0 | 0 | 0 | 0 | 0 | 0 | 0 | 0 | 0 | 0 | 0 | 0 | 0 | 0 | 0 | 0 | 0 | 0 | 0 | 0 | 0 | 0 | 0 | 0 | 0 | 0 | 0 | 0 | 0 | 0 | 0 | 0 | 0 | 0 | 0 | 0 | 0 | 0 | 0 | 0 | 0
PE-HD | 10 | 10 | 10 | 10 | 10 | 10 | 10 | 10 | 10 | 10 | 10 | 10 | 10 | 10 | 10 | 10 | 10 | 10 | 10 | 10 | 10 | 9.88 | 9.76 | 9.64 | 9.52 | 9.4 | 9.28 | 9.16 | 9.04 | 8.92 | 8.8 | 8.65 | 8.5 | 8.35 | 8.2 | 8.05 | 7.9 | 7.75 | 7.6 | 7.45 | 7.3 | 7.07 | 6.84 | 6.61 | 6.38 | 6.15 | 5.92 | 5.69 | 5.46 | 5.23 | 5 | 4.83 | 4.66 | 4.49 | 4.32 | 4.15 | 3.98 | 3.81 | 3.64 | 3.47 | 3.3 | 0 | 0 | 0 | 0 | 0 | 0 | 0 | 0 | 0 | 0 | 0 | 0 | 0 | 0 | 0 | 0 | 0 | 0 | 0 | 0 | 0 | 0 | 0 | 0 | 0 | 0 | 0 | 0 | 0 | 0 | 0 | 0 | 0 | 0 | 0 | 0 | 0 | 0 | 0 | 0 | 0 | 0 | 0 | 0 | 0 | 0 | 0 | 0 | 0 | 0 | 0 | 0 | 0 | 0 | 0 | 0 | 0 | 0 | 0 | 0 | 0 | 0 | 0 | 0 | 0 | 0 | 0 | 0 | 0 | 0 | 0 | 0 | 0 | 0 | 0 | 0 | 0 | 0 | 0 | 0 | 0 | 0 | 0 | 0 | 0 | 0 | 0 | 0 | 0 | 0
------------------------------------------------------------------------------ |  |  | 25 Jahre
Benennung 1 | 0 | 0 | 0 | 0 | 8 | 0 | 0 | 0 | 0 | 0 | 0 | 0 | 0 | 0 | 0 | 0 | 0 | 0 | 0 | 0 | 0 | 0 | 0 | 0 | 0 | 0 | 0 | 0 | 0 | 0 | 0 | 0 | 0 | 0 | 0 | 0 | 0 | 0 | 0 | 0 | 0 | 0 | 0 | 0 | 0 | 0 | 0 | 0 | 0 | 0 | 0 | 0 | 0 | 0 | 0 | 0 | 0 | 0 | 0 | 0 | 0 | 0 | 0 | 0 | 0 | 0 | 0 | 0 | 0 | 0 | 0 | 0 | 0 | 0 | 0 | 0 | 0 | 0 | 0 | 0 | 0 | 0 | 0 | 0 | 0 | 0 | 0 | 0 | 0 | 0 | 0 | 0 | 0 | 0 | 0 | 0 | 0 | 0 | 0 | 0 | 0 | 0 | 0 | 0 | 0 | 0 | 0 | 0 | 0 | 0 | 0 | 0 | 0 | 0 | 0 | 0 | 0 | 0 | 0 | 0 | 0 | 0 | 0 | 0 | 0 | 0 | 0 | 0 | 0 | 0 | 0 | 0 | 0 | 0 | 0 | 0 | 0 | 0 | 0 | 0 | 0 | 0 | 0 | 0 | 0 | 0 | 0 | 0 | 0 | 0 | 0
PE-HD | 9.8 | 9.8 | 9.8 | 9.8 | 9.8 | 9.8 | 9.8 | 9.8 | 9.8 | 9.8 | 9.8 | 9.8 | 9.8 | 9.8 | 9.8 | 9.8 | 9.8 | 9.8 | 9.8 | 9.8 | 9.8 | 9.67 | 9.54 | 9.41 | 9.28 | 9.15 | 9.02 | 8.89 | 8.76 | 8.63 | 8.5 | 8.27 | 8.04 | 7.81 | 7.58 | 7.35 | 7.12 | 6.89 | 6.66 | 6.43 | 6.2 | 6 | 5.8 | 5.6 | 5.4 | 5.2 | 5 | 4.8 | 4.6 | 4.4 | 4.2 | 0 | 0 | 0 | 0 | 0 | 0 | 0 | 0 | 0 | 0 | 0 | 0 | 0 | 0 | 0 | 0 | 0 | 0 | 0 | 0 | 0 | 0 | 0 | 0 | 0 | 0 | 0 | 0 | 0 | 0 | 0 | 0 | 0 | 0 | 0 | 0 | 0 | 0 | 0 | 0 | 0 | 0 | 0 | 0 | 0 | 0 | 0 | 0 | 0 | 0 | 0 | 0 | 0 | 0 | 0 | 0 | 0 | 0 | 0 | 0 | 0 | 0 | 0 | 0 | 0 | 0 | 0 | 0 | 0 | 0 | 0 | 0 | 0 | 0 | 0 | 0 | 0 | 0 | 0 | 0 | 0 | 0 | 0 | 0 | 0 | 0 | 0 | 0 | 0 | 0 | 0 | 0 | 0 | 0 | 0 | 0 | 0 | 0 | 0 | 0
------------------------------------------------------------------------------ |  |  | Zeit : 1 Stunde
Benennung 1 | 0 | 0 | 0 | 0 | 9 | 0 | 0 | 0 | 0 | 0 | 0 | 0 | 0 | 0 | 0 | 0 | 0 | 0 | 0 | 0 | 0 | 0 | 0 | 0 | 0 | 0 | 0 | 0 | 0 | 0 | 0 | 0 | 0 | 0 | 0 | 0 | 0 | 0 | 0 | 0 | 0 | 0 | 0 | 0 | 0 | 0 | 0 | 0 | 0 | 0 | 0 | 0 | 0 | 0 | 0 | 0 | 0 | 0 | 0 | 0 | 0 | 0 | 0 | 0 | 0 | 0 | 0 | 0 | 0 | 0 | 0 | 0 | 0 | 0 | 0 | 0 | 0 | 0 | 0 | 0 | 0 | 0 | 0 | 0 | 0 | 0 | 0 | 0 | 0 | 0 | 0 | 0 | 0 | 0 | 0 | 0 | 0 | 0 | 0 | 0 | 0 | 0 | 0 | 0 | 0 | 0 | 0 | 0 | 0 | 0 | 0 | 0 | 0 | 0 | 0 | 0 | 0 | 0 | 0 | 0 | 0 | 0 | 0 | 0 | 0 | 0 | 0 | 0 | 0 | 0 | 0 | 0 | 0 | 0 | 0 | 0 | 0 | 0 | 0 | 0 | 0 | 0 | 0 | 0 | 0 | 0 | 0 | 0 | 0 | 0 | 0
PE-HD | 14.2 | 14.2 | 14.2 | 14.2 | 14.2 | 14.2 | 14.2 | 14.2 | 14.2 | 14.2 | 14.2 | 14.2 | 14.2 | 14.2 | 14.2 | 14.2 | 14.2 | 14.2 | 14.2 | 14.2 | 14.2 | 13.99 | 13.78 | 13.57 | 13.36 | 13.15 | 12.94 | 12.73 | 12.52 | 12.31 | 12.1 | 11.94 | 11.78 | 11.62 | 11.46 | 11.3 | 11.14 | 10.98 | 10.82 | 10.66 | 10.5 | 10.33 | 10.16 | 9.99 | 9.82 | 9.65 | 9.48 | 9.31 | 9.14 | 8.97 | 8.8 | 8.7 | 8.6 | 8.5 | 8.4 | 8.3 | 8.2 | 8.1 | 8 | 7.9 | 7.8 | 7.7 | 7.6 | 7.5 | 7.4 | 7.3 | 7.2 | 7.1 | 7 | 6.9 | 6.8 | 6.72 | 6.64 | 6.56 | 6.48 | 6.4 | 6.32 | 6.24 | 6.16 | 6.08 | 6 | 5.95 | 5.9 | 5.85 | 5.8 | 5.75 | 5.7 | 5.65 | 5.6 | 5.55 | 5.5 | 4.95 | 4.4 | 3.85 | 3.3 | 2.75 | 2.2 | 1.65 | 1.1 | 0.55 | 0 | 0 | 0 | 0 | 0 | 0 | 0 | 0 | 0 | 0 | 0 | 0 | 0 | 0 | 0 | 0 | 0 | 0 | 0 | 0 | 0 | 0 | 0 | 0 | 0 | 0 | 0 | 0 | 0 | 0 | 0 | 0 | 0 | 0 | 0 | 0 | 0 | 0 | 0 | 0 | 0 | 0 | 0 | 0 | 0 | 0 | 0 | 0 | 0 | 0 | 0
------------------------------------------------------------------------------ |  |  | Kurzzeit E Modul N / mm²
Benennung 1 | 0 | 0 | 0 | 0 | 0 | 0 | 0 | 0 | 0 | 0 | 0 | 0 | 0 | 0 | 0 | 0 | 0 | 0 | 0 | 0 | 0 | 0 | 0 | 0 | 0 | 0 | 0 | 0 | 0 | 0 | 0 | 0 | 0 | 0 | 0 | 0 | 0 | 0 | 0 | 0 | 0 | 0 | 0 | 0 | 0 | 0 | 0 | 0 | 0 | 0 | 0 | 0 | 0 | 0 | 0 | 0 | 0 | 0 | 0 | 0 | 0 | 0 | 0 | 0 | 0 | 0 | 0 | 0 | 0 | 0 | 0 | 0 | 0 | 0 | 0 | 0 | 0 | 0 | 0 | 0 | 0 | 0 | 0 | 0 | 0 | 0 | 0 | 0 | 0 | 0 | 0 | 0 | 0 | 0 | 0 | 0 | 0 | 0 | 0 | 0 | 0 | 0 | 0 | 0 | 0 | 0 | 0 | 0 | 0 | 0 | 0 | 0 | 0 | 0 | 0 | 0 | 0 | 0 | 0 | 0 | 0 | 0 | 0 | 0 | 0 | 0 | 0 | 0 | 0 | 0 | 0 | 0 | 0 | 0 | 0 | 0 | 0 | 0 | 0 | 0 | 0 | 0 | 0 | 0 | 0 | 0 | 0 | 0 | 0 | 0 | 0
PE-HD | 1100 | 1100 | 1100 | 1100 | 1100 | 1100 | 1100 | 1100 | 1100 | 1100 | 1100 | 1100 | 1100 | 1100 | 1100 | 1100 | 1100 | 1100 | 1100 | 1100 | 1100 | 1070 | 1040 | 1010 | 980 | 950 | 920 | 890 | 860 | 830 | 800 | 775 | 750 | 725 | 700 | 675 | 650 | 625 | 600 | 575 | 550 | 534 | 518 | 502 | 486 | 470 | 454 | 438 | 422 | 406 | 390 | 378 | 366 | 354 | 342 | 330 | 318 | 306 | 294 | 282 | 270 | 262 | 254 | 246 | 238 | 230 | 222 | 214 | 206 | 198 | 190 | 0 | 0 | 0 | 0 | 0 | 0 | 0 | 0 | 0 | 0 | 0 | 0 | 0 | 0 | 0 | 0 | 0 | 0 | 0 | 0 | 0 | 0 | 0 | 0 | 0 | 0 | 0 | 0 | 0 | 0 | 0 | 0 | 0 | 0 | 0 | 0 | 0 | 0 | 0 | 0 | 0 | 0 | 0 | 0 | 0 | 0 | 0 | 0 | 0 | 0 | 0 | 0 | 0 | 0 | 0 | 0 | 0 | 0 | 0 | 0 | 0 | 0 | 0 | 0 | 0 | 0 | 0 | 0 | 0 | 0 | 0 | 0 | 0 | 0 | 0 | 0 | 0 | 0 | 0 | 0
------------------------------------------------------------------------------ |  |  | Langzeit E Modul N / mm² bei 20° in Jahren
| 1 | 5 | 10 | 25
Benennung 1 | 0 | 0 | 0 | 0
PE-HD | 308 | 296 | 254 | 235
------------------------------------------------------------------------------ |  |  | Abminderung A1 ; beachte A1 = A4 nach Lit. DVS 2205 : 1987
Benennung 1 | 0 | 0 | 0 | 0 | 0 | 0 | 0 | 0 | 0 | 0 | 0 | 0 | 0 | 0 | 0 | 0 | 0 | 0 | 0 | 0 | 0 | 0 | 0 | 0 | 0 | 0 | 0 | 0 | 0 | 0 | 0 | 0 | 0 | 0 | 0 | 0 | 0 | 0 | 0 | 0 | 0 | 0 | 0 | 0 | 0 | 0 | 0 | 0 | 0 | 0 | 0 | 0 | 0 | 0 | 0 | 0 | 0 | 0 | 0 | 0 | 0 | 0 | 0 | 0 | 0 | 0 | 0 | 0 | 0 | 0 | 0 | 0 | 0 | 0 | 0 | 0 | 0 | 0 | 0 | 0 | 0 | 0 | 0 | 0 | 0 | 0 | 0 | 0 | 0 | 0 | 0 | 0 | 0 | 0 | 0 | 0 | 0 | 0 | 0 | 0 | 0 | 0 | 0 | 0 | 0 | 0 | 0 | 0 | 0 | 0 | 0 | 0 | 0 | 0 | 0 | 0 | 0 | 0 | 0 | 0 | 0 | 0 | 0 | 0 | 0 | 0 | 0 | 0 | 0 | 0 | 0 | 0 | 0 | 0 | 0 | 0 | 0 | 0 | 0 | 0 | 0 | 0 | 0 | 0 | 0 | 0 | 0 | 0 | 0 | 0 | 0
PE-HD | 1.2 | 1.193333 | 1.186667 | 1.18 | 1.173333 | 1.166667 | 1.16 | 1.153333 | 1.146667 | 1.14 | 1.133333 | 1.126667 | 1.12 | 1.113333 | 1.106667 | 1.1 | 1.093333 | 1.086667 | 1.08 | 1.073333 | 1.066667 | 1.06 | 1.053333 | 1.046667 | 1.04 | 1.033333 | 1.026667 | 1.02 | 1.013333 | 1.006667 | 1 | 1 | 1 | 1 | 1 | 1 | 1 | 1 | 1 | 1 | 1 | 1 | 1 | 1 | 1 | 1 | 1 | 1 | 1 | 1 | 1 | 1 | 1 | 1 | 1 | 1 | 1 | 1 | 1 | 1 | 1 | 1 | 1 | 1 | 1 | 1 | 1 | 1 | 1 | 1 | 1 | 1 | 1 | 1 | 1 | 1 | 1 | 1 | 1 | 1 | 1 | 1 | 1 | 1 | 1 | 1 | 1 | 1 | 1 | 1 | 1 | 1 | 1 | 1 | 1 | 1 | 1 | 1 | 1 | 1 | 1 | 1 | 1 | 1 | 1 | 1 | 1 | 1 | 1 | 1 | 1 | 1 | 1 | 1 | 1 | 1 | 1 | 1 | 1 | 1 | 1 | 1 | 1 | 1 | 1 | 1 | 1 | 1 | 1 | 1 | 1 | 1 | 1 | 1 | 1 | 1 | 1 | 1 | 1 | 1 | 1 | 1 | 1 | 1 | 1 | 1 | 1 | 1 | 1 | 1 | 1
------------------------------------------------------------------------------ | C1,C2 | Dichte
Benennung 1 | 0 | 0
PE-HD | 1.2 | 0.96
------------------------------------------------------------------------------
Note on A1: Die Datenbank kann durch 2 neue Stoffe ergänzt werden. Für diesen Fall müssen in jeder hier vorhandenen Dateigruppe Daten vorhanden und eingetragen werden. Für alle vorhandenen Stoffe können die Kennwerte entsprechen aktueller Korrekturen verändert oder ergänzt werden. Dies erfolgt immer in der vorgegebenen Struktur.